## Лог параметра текстуры
#875.022-409.Texture.csv | Лог параметра текстуры, интегрально характеризующий ленты до PLD
Name | Description
Time | Время, чч:мм:сс
Length | Координата ленты, м
Speed | Линейная скорость ленты, м/час
X FWHM | Ширина рефлекса вдоль оси X, у.е.
Y FWHM | Ширина рефлекса вдоль оси Y, у.е.
R FWHM | Ширина рефлекса вдоль дуги R, у.е.
Coolness | Параметр качества текстуры, численно = 40Y/R

## Выписка из журнала
Parameter | Value | Description | Customizable | Measurable | Error
Date | 2020-10-01 | Дата
Name | #875.021-410 | Название ленты
Start | 410 | Начало, м
End | 21 | Конец, м
Length | 389 | Длина, м
PLD | HTS | Идентификатор камеры | Да |  | Неоцифрованный
L | 4 | Количество слоев | Да
DEPO | PRODUCTION | Назначение
Comments | Давление упало до 55 Па на 8 часу процесса, заслонка была полностью закрыта, увеличили потоки газов | Комментарий
Comp | A1 | Состав мишени | Да |  | Неоцифрованный
Subst | 40 | Толщина подложки | Да |  | 5
BEAM | 1 | Количество пучков | Да |  | 0
EGY | 650 | Энергия пучка, мДж | Да | Да | 5
HV | 1.7 | Напряжение, кВ | Да | Да | 0.05
Hz | 200 | Частота, Гц | Да | Да | 1
m/h | 50 | Линейная скорость ленты, м/час | Да | Да | 2.5
E0 | 328 | Энергия пучка внутри камеры до начала процесса, мДж | Да | Да | 5
Eend |  | Энергия пучка внутри камеры после окончания процесса, мДж | Да | Да | 5
Focus | -20 | Фокус, мм | Да |  | 1
Stol | 65 | Положение нагревателя, мм | Да | Да | 1
Plate | 1 | Номер пластины нагреватяля | Да |  | Неоцифрованный
shi | 4 | Конфигурация щитков | Да |  | Неоцифрованный
LEFT | 925 | Уставка нагревателя зоны LEFT, °C | Да | Да | 5
RIGHT | 950 | Уставка нагревателя зоны RIGHT, °C | Да | Да | 5
FRONT | 977 | Уставка нагревателя зоны FRONT, °C | Да | Да | 5
CENTER | 1041 | Уставка нагревателя зоны CENTER, °C | Да | Да | 5
BACK | 1001 | Уставка нагревателя зоны BACK, °C | Да | Да | 5
P | 60 | Давление, Па | Да | Да | 2.5
AV1 | 90 | Поток кислорода потокомера 1, sccm | Да | Да | 5
AV2 | 180 | Поток кислорода потокомера 2, sccm | Да | Да | 5
TG1 | 78692-15 | Идентификатор мишени | Да |  | Неоцифрованный
pos1 | 201 | Положение мишени, град. | Да | Да | 1
N1 | 2 | Количество слоев |  |  | 0
TG2 | 78073-3 | Идентификатор мишени | Да |  | Неоцифрованный
pos2 | 332 | Положение мишени, град. | Да | Да | 1
N2 | 2 | Количество слоев |  |  | 0
TG3 |  | Идентификатор мишени | Да |  | Неоцифрованный
pos3 |  | Положение мишени, град. | Да | Да | 1
N3 |  | Количество слоев |  |  | 0
Sect | out+mid | Условная конфигурация используемых мишеней | Да |  | Неоцифрованный

## Локальный лог PLD
#875_410-21_Run_1025.csv
#875_410-21_Run_1027.csv
#875_410-21_Run_1030.csv
Name | Description
Date | Дата, д/мм/гггг
Time | Время, чч:мм:сс
Length_m | Счётчик длины ленты, проехавшей в данном процессе, м
R_Length_m | Счётчик энкодера (правого), м
L_Length_m | Счетчик энкодера (левого), м
TapeName | Название ленты
Coordinat_m | Координата ленты, м
Target_name | Идентификатор мишени
Target_deg | Положение мишени, град.
Speed_mh | Линейная скорость ленты (измеренная), м/час
L_Cl_% | Уставка усилия э/м муфты (левой), %
R_Cl_% | Уставка усилия э/м муфты (правой), %
L_Ten_N | Натяжение ленты на левом тензодатчике, Н
R_Ten_N | Натяжение ленты на правом тензодатчике, Н
O2_AV01_SCCM | Поток кислорода через потокомер 1, sccm
O2_AV02_SCCM | Поток кислорода через потокомер 2, sccm
T_HSL_C | Температура в зоне LEFT, °C
T_HSR_C | Температура в зоне RIGHT, °C
T_HF_C | Температура в зоне FRONT, °C
T_HC_C | Температура в зоне CENTER, °C
T_HB_C | Температура в зоне BACK, °C
C_HSL_A | Ток нагревателя зоны LEFT, А
C_HSR_A | Тока нагревателя зоны RIGHT, А
C_HF_A | Тока нагревателя зоны FRONT, А
C_HC_A | Тока нагревателя зоны CENTER, А
C_HB_A | Тока нагревателя зоны LEFT, А
V_HSL_V | Напряжение нагревателя зоны LEFT, В
V_HSR_V | Напряжение нагревателя зоны RIGHT, В
V_HF_V | Напряжение нагревателя зоны FRONT, В
V_HC_V | Напряжение нагревателя зоны CENTER, В
V_HB_V | Напряжение нагревателя зоны BACK, В
FRG_Pa | Датчик давления полного диапазона, Па
CDG_Pa | Емкостной датчикдавления, Па
Run_Number | Номер пуска
Run_time | Подномер пуска
Coil01 | Номер подающей катушки
Coil02 | Номер принимающей катушки
CurrentStatus | Статус

## Экспорт таблицы BD
P642-R1025-X875_410-21.csv
P642-R1027-X875_410-21.csv
P642-R1030-X875_410-21.csv
Name | Description | Настраиваемый | Измеряемый
PROCESS_ID | Идентификатор процесса
REQUEST_TS | Время, 02-OCT-20 06.40.19.533312 PM
VERSION_ID | Идентификатор версии
TAPE_ID | Идентификатор ленты
TAPE_NAME | Название ленты
RUN_ID | Номер пуска
GLOBAL_RUN_ID | Глобальный номер пуска
POSITION | Глобальная координата ленты, м |  | Да
REEL_START | Номер подающей катушки
REEL_END | Номер принимающей катушки
Voltage_HSR_V | Напряжение нагревателя зоны RIGHT, В |  | Да
Voltage_HSL_V | Напряжение нагревателя зоны LEFT, В |  | Да
Voltage_HF_V | Напряжение нагревателя зоны FRONT, В |  | Да
Voltage_HC_V | Напряжение нагревателя зоны CENTER, В |  | Да
Voltage_HB_V | Напряжение нагревателя зоны BACK, В |  | Да
Temp_HSR_C | Температура зоны RIGHT, °С | Да | Да
Temp_HSL_C | Температура зоны LEFT, °С | Да | Да
Temp_HF_C | Температура зоны FRONT, °С | Да | Да
Temp_HC_C | Температура зоны CENTER, °С | Да | Да
Temp_HB_C | Температура зоны BACK, °С | Да | Да
Pressure_FRG_pa | Датчик давления полного диапазона, Па |  | Да
O2_02_sccm | Поток кислорода через потокомер 1, sccm | Да | Да
O2_01_sccm | Поток кислорода через потокомер 2, sccm | Да | Да
Current_HSR_A | Ток нагревателя зоны LEFT, А |  | Да
Current_HSL_A | Тока нагревателя зоны RIGHT, А |  | Да
Current_HF_A | Тока нагревателя зоны FRONT, А |  | Да
Current_HC_A | Тока нагревателя зоны CENTER, А |  | Да
Current_HB_A | Тока нагревателя зоны LEFT, А |  | Да
Speed_m_h | Линейная скорость ленты, м/час | Да | Да
Rigth_Tension_n | Натяжение ленты на правом тензодатчике, Н | Да | Да
Rigth_Clatch_prc | Уставка усилия э/м муфты (правой), % | Да | Да
Main_Length_m | Длина, м |  | Да
Left_Tension_n | Натяжение ленты на левом тензодатчике, Н | Да | Да
Left_Length_m | Счетчик левого энекодера, м |  | Да
Left_Clatch_prc | Уставка усилия э/м муфты (левой), % | Да | Да
Target_deg | Положение мишени, град. |  | Да
Pressure_pa | Давление, Па | Да | Да
Current_tape_Length | Длина текущей ленты, м |  | Да
Position_in_current_tape | Координата текущей ленты, м |  | Да
F_DATABASE | Флаг записи в базу

## Локальный лог Лазера
#875_410-21_Run_1025.csv
#875_410-21_Run_1027.csv
#875_410-21_Run_1030.csv
Name | Description
Date | Дата, д/мм/гггг
Time | Время, чч:мм:сс
Tape_name | Название ленты
Position | Координата ленты, м
Mode | Режим лазера
HV | Напряжение, кВ
Reprate | Частота, Гц
Shutter | Статус заслонки
Counter | Главный счетчик импульсов
CounterNewFill | Счетчик для данной смеси
TubeTemp | Температура трубки, °С
Trigger | Статус триггера
Egy | Энергия импульса, мДж
Pressure | Давление в трубке, мбар
Sigma | Сигма, %
OPMode | Статус ошибок
CurrentStatus | Статус
Run_ID | Номер пуска
Process_id | Номер процесса
Reel_Start | Номер подающей катушки
Reel_end | Номер принимающей катушки
RunTime | Подномер пуска

## Лог Лазера
GEP_1165695_20001D02102000.DRC | Лог лазера за 02.10.2020 | Отстает от системного времени на 00:26:00
GEP_1165695_20001D03102000.DRC | Лог лазера за 03.10.2020 | Отстает от системного времени на 00:26:00
GEP_1165695_20001D04102000.DRC | Лог лазера за 03.10.2020 | Отстает от системного времени на 00:26:00
Row | Description
SYSDATE | Дата, дд.мм.гггг
SYSTIME | Время, чч:мм:сс
OPMODE STATUS | Статус
OPMODE ERRORS | Статус ошибок
TC | Главный счетчик импульсов
NF | Счетчик для данной смеси
COUNTER | Сбрасываемый счетчик
COUNTER MAINT. | Счетчик с последнего обслуживания
HV | Напржение, кВ
EGY | Энергия импульса, мДж
MODE | Режим
PRESSURE | Давление в трубке, мбар
TUBE TEMP | Температура трубки, °С
REPRATE | Частота, Гц
COUNTER HI | Счетчик микродобавок
COUNTER PGR | Счетчик процедуры PGR
TRIGGER | Статус триггера
MANPRESS | Давление в газовом коллекторе, мбар
SIGMA | Сигма, %

## Theva TapeStar.tsh
#875_22_409_NC.tsh | Оригинальный файл измерений
#875_22_409_NC.dat | Экспорт данных координата-критток
Row | Description
[1-59] | Шапка, описание переменных
60 | [Data], заголовок блока данных
[61-end] | Данные
Column | Description
1 | Время с начала измерений, с
2 | Координата ленты, мм
[3-23] | Показания датчика Холла, мТ
24 | Ток катушки возбуждения, А